## Общ. табл
№ ИГЭ/РГЭ | Номер отчета | Класс | Подвид | Разновидности | [6 empty] | Полное наименование грунта | Физико-механические свойства грунта
|  |  |  | по прочности | по плотности | по выветрелости | по гранулометрическому составу | по пористости | по пластичности | по текучести |  | Rсн | Rс | Kwr | Е | φн | φI | φII | сн | сI | сII | ρн | ρI | ρII | IL | Ip | ρd | ρs | e | Sr | w | wL | wp | K | ν
2 | 1 | Дисперсный | Суглинок | [5 empty] | легкий пылеватый | тугопластичный | Суглинок легкий пылеватый тугопластичный (2) |  |  |  | 20,0/17,0 | 22/19 | 20/17 | 21/18 | 0,040/ 0,024 | 0,032/ 0,019 | 0,035/ 0,021 | 1.97 | 1.94 | 1.95 | 0.34 | 12 | 1.59 | 2.74 | 0.734 | 0.919 | 24.3 | 32.3 | 20.3 | 0.0034 | 0.318
3 |  | Дисперсный | Суглинок | [5 empty] | легкий пылеватый | тугопластичный | Суглинок легкий пылеватый тугопластичный (3) |  |  |  | 14,6/10,6 | 23/20 | 19/17 | 21/19 | 0,027/ 0,015 | 0,021/ 0,012 | 0,024/ 0,014 | 1.97 | 1.93 | 1.95 | 0.33 | 11 | 1.55 | 2.73 | 0.775 | 0.977 | 27.7 | 35.1 | 11 | 0.0004 | 0.331
4 |  | Дисперсный | Суглинок | [5 empty] | тяжелый пылеватый | твердый | Суглинок тяжелый пылеватый твердый (4) |  |  |  | <4,0 м 4,3/13,0 >4,0 м 25,0/22,7 | 25/21 | 21/18 | 23/19 | 0,063/ 0,021 | 0,053/ 0,017 | 0,057/ 0,019 | 1.94 | 1.92 | 1.92 | -0.3 | 12.6 | 1.59 | 2.72 | 0.728 | 0.853 | 22.6 | 38.7 | 26.1 | 0.0074 | 0.338
5 |  | Дисперсный | Суглинок | [5 empty] | легкий пылеватый | твердый | Суглинок легкий пылеватый твердый (5) |  |  |  | 29,0/ - | 27/ - | 18/ - | 27/ - | 0,023/ - | 0,020/ - | 0,023/ - | 2.14 | 2.12 | 2.13 | -0.34 | 10 | 1.81 | 2.75 | 0.523 | 0.961 | 18.4 | 31.7 | 21.7 | - | -
6 |  | Скальный | - | пониженной прочности | плотный | сильновыветрелый |  |  |  |  | Скальный пониженной прочности плотный сильновыветрелый грунт (6) | 4.01 | 3.74 | 0.78 | [7 empty] | 2.1 | 2.03 | -
7 |  | Скальный | - | малопрочный | средней плотности | средневыветрелый |  |  |  |  | Скальный малопрочный средней плотности средневыветрелый грунт (7) | 11.57 | 10.68 | 0.87 | [7 empty] | 2.51 | 2.43 | -
8
9
10
11
12
13
14
15
16
17
18
19
20
21

## Каталог горных выработок
Каталог горных выработок
Номер отчета | Наименование выработки | коордиаты |  | Абсолютная отметка устья
|  | х | у
1 | Скв-1 | 394658.92 | 1530248.58 | 271.11
| Скв-2 | 394688.86 | 1530270.82 | 271.2
| Скв-3 | 394668.15 | 1530313.83 | 271.66
| Скв-4 | 394635.21 | 1530284.61 | 271.02
| Скв-5 | 394578.46 | 1530304.93 | 271.22
| Скв-6 | 394552.63 | 1530348.92 | 271.3
| Скв-7 | 394608.79 | 1530352.37 | 271.66
| Скв-8 | 394622.27 | 1530402.02 | 271.87
| Скв-9 | 394657.15 | 1530397.77 | 271.71
| Скв-10 | 394667.61 | 1530376.56 | 271.6
| Скв-11 | 394729.98 | 1530426 | 271.51
| Скв-12 | 394698.11 | 1530461.57 | 272.8
| Скв-13 | 394688.68 | 1530433.09 | 272.03
| Скв-14 (т.з. 1) | 394647.31 | 1530417.37 | 272.04
| Скв-15 | 394650.21 | 1530356.93 | 271.72
| Скв-16 | 394639.66 | 1530392.68 | 271.63
| Скв-17 | 394625.6 | 1530360.38 | 271.85
| Скв-18 (т.з. 3) | 394598.05 | 1530341.23 | 271.68
| Скв-19 | 394621.04 | 1530346.05 | 271.96
| Скв-20 | 394615.31 | 1530323.6 | 271.97
| Скв-21 | 394640.86 | 1530242.9 | 271.03
| Скв-23 | 394590.57 | 1530289.76 | 270.95
| Скв-24 | 394574.03 | 1530336.09 | 271.36
| Скв-25 | 394584.61 | 1530245.78 | 270.5
| Скв-26 | 394552.81 | 1530194.5 | 272
| Скв-27 | 394530.53 | 1530256.75 | 270.5
| Скв-28 | 394519.86 | 1530280.71 | 270.49
| Скв-29 | 394514.72 | 1530169.92 | 271.65
| Скв-30 | 394478.64 | 1530128.4 | 272.01
| т,з, 2 | 394619.18 | 1530335.05 | 272
| т,з, 4 | 394573.48 | 1530326.32 | 271.2
| Скв-3.1 | 394597.53 | 1530378.54 | 271.74
| Скв-т.з.с. 14 | 394724.29 | 1530403.83 | 271.96

## Скв-1
СКВАЖИНА №1
№ слоя | Наименование грунта | Цвет | Вода | Уровень воды | Мощность слоя, м | Глубина подошвы слоя, м | Физико-механические свойства грунта
[7 empty] | Rсн | Rс | Kwr | Е | φн | φI | φII | сн | сI | сII | ρн | ρI | ρII | IL | Ip | ρd | ρs | e | Sr | w | wL | wp | K | ν
1 | Суглинок легкий пылеватый тугопластичный (2) |  | есть | 1.2 | 2.4 | 2.4 |  |  |  | 20,0/17,0 | 22/19 | 20/17 | 21/18 | 0,040/ 0,024 | 0,032/ 0,019 | 0,035/ 0,021 | 1.97 | 1.94 | 1.95 | 0.34 | 12 | 1.59 | 2.74 | 0.734 | 0.919 | 24.3 | 32.3 | 20.3 | 0.0034 | 0.318
2 | Суглинок легкий пылеватый тугопластичный (3) |  | есть |  | 1.4 | 3.8 |  |  |  | 14,6/10,6 | 23/20 | 19/17 | 21/19 | 0,027/ 0,015 | 0,021/ 0,012 | 0,024/ 0,014 | 1.97 | 1.93 | 1.95 | 0.33 | 11 | 1.55 | 2.73 | 0.775 | 0.977 | 27.7 | 35.1 | 11 | 0.0004 | 0.331
3 | Суглинок тяжелый пылеватый твердый (4) |  | есть |  | 2 | 5.8 |  |  |  | <4,0 м 4,3/13,0 >4,0 м 25,0/22,7 | 25/21 | 21/18 | 23/19 | 0,063/ 0,021 | 0,053/ 0,017 | 0,057/ 0,019 | 1.94 | 1.92 | 1.92 | -0.3 | 12.6 | 1.59 | 2.72 | 0.728 | 0.853 | 22.6 | 38.7 | 26.1 | 0.0074 | 0.338
4 | Скальный малопрочный средней плотности средневыветрелый грунт (7) |  | есть |  | 12.2 | 18 | 11.57 | 10.68 | 0.87 | [7 empty] | 2.51 | 2.43 | -
5
6
7
8
9
10
11
12
13
14
15
16
17
18
19
20

## Скв-2
СКВАЖИНА №2
№ слоя | Наименование грунта | Цвет | Вода | Уровень воды | Мощность слоя, м | Глубина подошвы слоя, м | Физико-механические свойства грунта
[7 empty] | Rсн | Rс | Kwr | Е | φн | φI | φII | сн | сI | сII | ρн | ρI | ρII | IL | Ip | ρd | ρs | e | Sr | w | wL | wp | K | ν
1 | Растительный слой |  | нет |  | 0.1 | 0.1
2 | Суглинок легкий пылеватый тугопластичный (2) |  | нет |  | 2.4 | 2.5 |  |  |  | 20,0/17,0 | 22/19 | 20/17 | 21/18 | 0,040/ 0,024 | 0,032/ 0,019 | 0,035/ 0,021 | 1.97 | 1.94 | 1.95 | 0.34 | 12 | 1.59 | 2.74 | 0.734 | 0.919 | 24.3 | 32.3 | 20.3 | 0.0034 | 0.318
3 | Суглинок легкий пылеватый тугопластичный (3) |  | есть | 2.8 | 1.6 | 4.1 |  |  |  | 14,6/10,6 | 23/20 | 19/17 | 21/19 | 0,027/ 0,015 | 0,021/ 0,012 | 0,024/ 0,014 | 1.97 | 1.93 | 1.95 | 0.33 | 11 | 1.55 | 2.73 | 0.775 | 0.977 | 27.7 | 35.1 | 11 | 0.0004 | 0.331
4 | Суглинок тяжелый пылеватый твердый (4) |  | есть |  | 1.4 | 5.5 |  |  |  | <4,0 м 4,3/13,0 >4,0 м 25,0/22,7 | 25/21 | 21/18 | 23/19 | 0,063/ 0,021 | 0,053/ 0,017 | 0,057/ 0,019 | 1.94 | 1.92 | 1.92 | -0.3 | 12.6 | 1.59 | 2.72 | 0.728 | 0.853 | 22.6 | 38.7 | 26.1 | 0.0074 | 0.338
5 | Суглинок легкий пылеватый твердый (5) |  | есть |  | 5 | 10.5 |  |  |  | 29,0/ - | 27/ - | 18/ - | 27/ - | 0,023/ - | 0,020/ - | 0,023/ - | 2.14 | 2.12 | 2.13 | -0.34 | 10 | 1.81 | 2.75 | 0.523 | 0.961 | 18.4 | 31.7 | 21.7 | - | -
6 | Скальный малопрочный средней плотности средневыветрелый грунт (7) |  | есть |  | 7.5 | 18 | 11.57 | 10.68 | 0.87 | [7 empty] | 2.51 | 2.43 | -
7
8
9
10
11
12
13
14
15
16
17
18
19
20

## Скв-3
СКВАЖИНА №3
№ слоя | Наименование грунта | Цвет | Вода | Уровень воды | Мощность слоя, м | Глубина подошвы слоя, м | Физико-механические свойства грунта
[7 empty] | Rсн | Rс | Kwr | Е | φн | φI | φII | сн | сI | сII | ρн | ρI | ρII | IL | Ip | ρd | ρs | e | Sr | w | wL | wp | K | ν
1 | Растительный слой |  | нет |  | 0.1 | 0.1
2 | Суглинок легкий пылеватый тугопластичный (2) |  | нет |  | 1.7 | 1.8 |  |  |  | 20,0/17,0 | 22/19 | 20/17 | 21/18 | 0,040/ 0,024 | 0,032/ 0,019 | 0,035/ 0,021 | 1.97 | 1.94 | 1.95 | 0.34 | 12 | 1.59 | 2.74 | 0.734 | 0.919 | 24.3 | 32.3 | 20.3 | 0.0034 | 0.318
3 | Суглинок легкий пылеватый тугопластичный (3) |  | есть | 2.7 | 1.4 | 3.2 |  |  |  | 14,6/10,6 | 23/20 | 19/17 | 21/19 | 0,027/ 0,015 | 0,021/ 0,012 | 0,024/ 0,014 | 1.97 | 1.93 | 1.95 | 0.33 | 11 | 1.55 | 2.73 | 0.775 | 0.977 | 27.7 | 35.1 | 11 | 0.0004 | 0.331
4 | Суглинок тяжелый пылеватый твердый (4) |  | есть |  | 6.8 | 10 |  |  |  | <4,0 м 4,3/13,0 >4,0 м 25,0/22,7 | 25/21 | 21/18 | 23/19 | 0,063/ 0,021 | 0,053/ 0,017 | 0,057/ 0,019 | 1.94 | 1.92 | 1.92 | -0.3 | 12.6 | 1.59 | 2.72 | 0.728 | 0.853 | 22.6 | 38.7 | 26.1 | 0.0074 | 0.338
5 | Суглинок легкий пылеватый твердый (5) |  | есть |  | 4.5 | 14.5 |  |  |  | 29,0/ - | 27/ - | 18/ - | 27/ - | 0,023/ - | 0,020/ - | 0,023/ - | 2.14 | 2.12 | 2.13 | -0.34 | 10 | 1.81 | 2.75 | 0.523 | 0.961 | 18.4 | 31.7 | 21.7 | - | -
6 | Скальный малопрочный средней плотности средневыветрелый грунт (7) |  | есть |  | 3.5 | 18 | 11.57 | 10.68 | 0.87 | [7 empty] | 2.51 | 2.43 | -
7
8
9
10
11
12
13
14
15
16
17
18
19
20

## Скв-4
СКВАЖИНА №4
№ слоя | Наименование грунта | Цвет | Вода | Уровень воды | Мощность слоя, м | Глубина подошвы слоя, м | Физико-механические свойства грунта
[7 empty] | Rсн | Rс | Kwr | Е | φн | φI | φII | сн | сI | сII | ρн | ρI | ρII | IL | Ip | ρd | ρs | e | Sr | w | wL | wp | K | ν
1 | Суглинок легкий пылеватый тугопластичный (2) |  | нет |  | 2.5 | 2.5 |  |  |  | 20,0/17,0 | 22/19 | 20/17 | 21/18 | 0,040/ 0,024 | 0,032/ 0,019 | 0,035/ 0,021 | 1.97 | 1.94 | 1.95 | 0.34 | 12 | 1.59 | 2.74 | 0.734 | 0.919 | 24.3 | 32.3 | 20.3 | 0.0034 | 0.318
2 | Суглинок тяжелый пылеватый твердый (4) |  | есть | 3.4 | 4.3 | 6.8 |  |  |  | <4,0 м 4,3/13,0 >4,0 м 25,0/22,7 | 25/21 | 21/18 | 23/19 | 0,063/ 0,021 | 0,053/ 0,017 | 0,057/ 0,019 | 1.94 | 1.92 | 1.92 | -0.3 | 12.6 | 1.59 | 2.72 | 0.728 | 0.853 | 22.6 | 38.7 | 26.1 | 0.0074 | 0.338
3 | Скальный малопрочный средней плотности средневыветрелый грунт (7) |  | есть |  | 11.2 | 18 | 11.57 | 10.68 | 0.87 | [7 empty] | 2.51 | 2.43 | -
4
5
6
7
8
9
10
11
12
13
14
15
16
17
18
19
20

## Скв-5
СКВАЖИНА №5
№ слоя | Наименование грунта | Цвет | Вода | Уровень воды | Мощность слоя, м | Глубина подошвы слоя, м | Физико-механические свойства грунта
[7 empty] | Rсн | Rс | Kwr | Е | φн | φI | φII | сн | сI | сII | ρн | ρI | ρII | IL | Ip | ρd | ρs | e | Sr | w | wL | wp | K | ν
1 | Растительный слой |  | нет |  | 0.1 | 0.1
2 | Суглинок легкий пылеватый тугопластичный (2) |  | нет |  | 1.7 | 1.8 |  |  |  | 20,0/17,0 | 22/19 | 20/17 | 21/18 | 0,040/ 0,024 | 0,032/ 0,019 | 0,035/ 0,021 | 1.97 | 1.94 | 1.95 | 0.34 | 12 | 1.59 | 2.74 | 0.734 | 0.919 | 24.3 | 32.3 | 20.3 | 0.0034 | 0.318
3 | Суглинок тяжелый пылеватый твердый (4) |  | есть | 2.6 | 16.2 | 18 |  |  |  | <4,0 м 4,3/13,0 >4,0 м 25,0/22,7 | 25/21 | 21/18 | 23/19 | 0,063/ 0,021 | 0,053/ 0,017 | 0,057/ 0,019 | 1.94 | 1.92 | 1.92 | -0.3 | 12.6 | 1.59 | 2.72 | 0.728 | 0.853 | 22.6 | 38.7 | 26.1 | 0.0074 | 0.338
4
5
6
7
8
9
10
11
12
13
14
15
16
17
18
19
20

## Скв-6
СКВАЖИНА №6
№ слоя | Наименование грунта | Цвет | Вода | Уровень воды | Мощность слоя, м | Глубина подошвы слоя, м | Физико-механические свойства грунта
[7 empty] | Rсн | Rс | Kwr | Е | φн | φI | φII | сн | сI | сII | ρн | ρI | ρII | IL | Ip | ρd | ρs | e | Sr | w | wL | wp | K | ν
1 | Растительный слой |  | нет |  | 0.1 | 0.1
2 | Суглинок легкий пылеватый тугопластичный (2) |  | нет |  | 0.4 | 0.5 |  |  |  | 20,0/17,0 | 22/19 | 20/17 | 21/18 | 0,040/ 0,024 | 0,032/ 0,019 | 0,035/ 0,021 | 1.97 | 1.94 | 1.95 | 0.34 | 12 | 1.59 | 2.74 | 0.734 | 0.919 | 24.3 | 32.3 | 20.3 | 0.0034 | 0.318
3 | Суглинок тяжелый пылеватый твердый (4) |  | есть | 3.4 | 7.5 | 8 |  |  |  | <4,0 м 4,3/13,0 >4,0 м 25,0/22,7 | 25/21 | 21/18 | 23/19 | 0,063/ 0,021 | 0,053/ 0,017 | 0,057/ 0,019 | 1.94 | 1.92 | 1.92 | -0.3 | 12.6 | 1.59 | 2.72 | 0.728 | 0.853 | 22.6 | 38.7 | 26.1 | 0.0074 | 0.338
4
5
6
7
8
9
10
11
12
13
14
15
16
17
18
19
20

## Скв-7
СКВАЖИНА №7
№ слоя | Наименование грунта | Цвет | Вода | Уровень воды | Мощность слоя, м | Глубина подошвы слоя, м | Физико-механические свойства грунта
[7 empty] | Rсн | Rс | Kwr | Е | φн | φI | φII | сн | сI | сII | ρн | ρI | ρII | IL | Ip | ρd | ρs | e | Sr | w | wL | wp | K | ν
1 | Растительный слой |  | нет |  | 0.1 | 0.1
2 | Суглинок легкий пылеватый тугопластичный (2) |  | нет |  | 0.7 | 0.8 |  |  |  | 20,0/17,0 | 22/19 | 20/17 | 21/18 | 0,040/ 0,024 | 0,032/ 0,019 | 0,035/ 0,021 | 1.97 | 1.94 | 1.95 | 0.34 | 12 | 1.59 | 2.74 | 0.734 | 0.919 | 24.3 | 32.3 | 20.3 | 0.0034 | 0.318
3 | Суглинок тяжелый пылеватый твердый (4) |  | есть | 4.3 | 17.2 | 18 |  |  |  | <4,0 м 4,3/13,0 >4,0 м 25,0/22,7 | 25/21 | 21/18 | 23/19 | 0,063/ 0,021 | 0,053/ 0,017 | 0,057/ 0,019 | 1.94 | 1.92 | 1.92 | -0.3 | 12.6 | 1.59 | 2.72 | 0.728 | 0.853 | 22.6 | 38.7 | 26.1 | 0.0074 | 0.338
4
5
6
7
8
9
10
11
12
13
14
15
16
17
18
19
20

## Скв-8
СКВАЖИНА №8
№ слоя | Наименование грунта | Цвет | Вода | Уровень воды | Мощность слоя, м | Глубина подошвы слоя, м | Физико-механические свойства грунта
[7 empty] | Rсн | Rс | Kwr | Е | φн | φI | φII | сн | сI | сII | ρн | ρI | ρII | IL | Ip | ρd | ρs | e | Sr | w | wL | wp | K | ν
1 | Растительный слой |  | нет |  | 0.1 | 0.1
2 | Суглинок легкий пылеватый тугопластичный (2) |  | нет |  | 0.9 | 1 |  |  |  | 20,0/17,0 | 22/19 | 20/17 | 21/18 | 0,040/ 0,024 | 0,032/ 0,019 | 0,035/ 0,021 | 1.97 | 1.94 | 1.95 | 0.34 | 12 | 1.59 | 2.74 | 0.734 | 0.919 | 24.3 | 32.3 | 20.3 | 0.0034 | 0.318
3 | Суглинок тяжелый пылеватый твердый (4) |  | есть | 2.6 | 3.5 | 4.5 |  |  |  | <4,0 м 4,3/13,0 >4,0 м 25,0/22,7 | 25/21 | 21/18 | 23/19 | 0,063/ 0,021 | 0,053/ 0,017 | 0,057/ 0,019 | 1.94 | 1.92 | 1.92 | -0.3 | 12.6 | 1.59 | 2.72 | 0.728 | 0.853 | 22.6 | 38.7 | 26.1 | 0.0074 | 0.338
4 | Скальный малопрочный средней плотности средневыветрелый грунт (7) |  | есть |  | 3.5 | 8 | 11.57 | 10.68 | 0.87 | [7 empty] | 2.51 | 2.43 | -
5 | Скальный пониженной прочности плотный сильновыветрелый грунт (6) |  | есть |  | 10 | 18 | 4.01 | 3.74 | 0.78 | [7 empty] | 2.1 | 2.03 | -
6
7
8
9
10
11
12
13
14
15
16
17
18
19
20

## Скв-9
СКВАЖИНА №9
№ слоя | Наименование грунта | Цвет | Вода | Уровень воды | Мощность слоя, м | Глубина подошвы слоя, м | Физико-механические свойства грунта
[7 empty] | Rсн | Rс | Kwr | Е | φн | φI | φII | сн | сI | сII | ρн | ρI | ρII | IL | Ip | ρd | ρs | e | Sr | w | wL | wp | K | ν
1 | Суглинок легкий пылеватый тугопластичный (2) |  | нет |  | 1.8 | 1.8 |  |  |  | 20,0/17,0 | 22/19 | 20/17 | 21/18 | 0,040/ 0,024 | 0,032/ 0,019 | 0,035/ 0,021 | 1.97 | 1.94 | 1.95 | 0.34 | 12 | 1.59 | 2.74 | 0.734 | 0.919 | 24.3 | 32.3 | 20.3 | 0.0034 | 0.318
2 | Суглинок тяжелый пылеватый твердый (4) |  | есть | 3.8 | 11.2 | 13 |  |  |  | <4,0 м 4,3/13,0 >4,0 м 25,0/22,7 | 25/21 | 21/18 | 23/19 | 0,063/ 0,021 | 0,053/ 0,017 | 0,057/ 0,019 | 1.94 | 1.92 | 1.92 | -0.3 | 12.6 | 1.59 | 2.72 | 0.728 | 0.853 | 22.6 | 38.7 | 26.1 | 0.0074 | 0.338
3 | Скальный пониженной прочности плотный сильновыветрелый грунт (6) |  | есть |  | 5 | 18 | 4.01 | 3.74 | 0.78 | [7 empty] | 2.1 | 2.03 | -
4
5
6
7
8
9
10
11
12
13
14
15
16
17
18
19
20

## Скв-10
СКВАЖИНА №10
№ слоя | Наименование грунта | Цвет | Вода | Уровень воды | Мощность слоя, м | Глубина подошвы слоя, м | Физико-механические свойства грунта
[7 empty] | Rсн | Rс | Kwr | Е | φн | φI | φII | сн | сI | сII | ρн | ρI | ρII | IL | Ip | ρd | ρs | e | Sr | w | wL | wp | K | ν
1 | Суглинок легкий пылеватый тугопластичный (2) |  | нет |  | 1.8 | 1.8 |  |  |  | 20,0/17,0 | 22/19 | 20/17 | 21/18 | 0,040/ 0,024 | 0,032/ 0,019 | 0,035/ 0,021 | 1.97 | 1.94 | 1.95 | 0.34 | 12 | 1.59 | 2.74 | 0.734 | 0.919 | 24.3 | 32.3 | 20.3 | 0.0034 | 0.318
2 | Суглинок тяжелый пылеватый твердый (4) |  | есть | 3.8 | 11.2 | 13 |  |  |  | <4,0 м 4,3/13,0 >4,0 м 25,0/22,7 | 25/21 | 21/18 | 23/19 | 0,063/ 0,021 | 0,053/ 0,017 | 0,057/ 0,019 | 1.94 | 1.92 | 1.92 | -0.3 | 12.6 | 1.59 | 2.72 | 0.728 | 0.853 | 22.6 | 38.7 | 26.1 | 0.0074 | 0.338
3 | Скальный пониженной прочности плотный сильновыветрелый грунт (6) |  | есть |  | 5 | 18 | 4.01 | 3.74 | 0.78 | [7 empty] | 2.1 | 2.03 | -
4
5
6
7
8
9
10
11
12
13
14
15
16
17
18
19
20

## Скв-11
СКВАЖИНА №11
№ слоя | Наименование грунта | Цвет | Вода | Уровень воды | Мощность слоя, м | Глубина подошвы слоя, м | Физико-механические свойства грунта
[7 empty] | Rсн | Rс | Kwr | Е | φн | φI | φII | сн | сI | сII | ρн | ρI | ρII | IL | Ip | ρd | ρs | e | Sr | w | wL | wp | K | ν
1 | Растительный слой |  | нет |  | 0.1 | 0.1
2 | Суглинок легкий пылеватый тугопластичный (2) |  | есть | 2.7 | 2.3 | 2.4 |  |  |  | 20,0/17,0 | 22/19 | 20/17 | 21/18 | 0,040/ 0,024 | 0,032/ 0,019 | 0,035/ 0,021 | 1.97 | 1.94 | 1.95 | 0.34 | 12 | 1.59 | 2.74 | 0.734 | 0.919 | 24.3 | 32.3 | 20.3 | 0.0034 | 0.318
3 | Суглинок тяжелый пылеватый твердый (4) |  | есть |  | 5.6 | 8 |  |  |  | <4,0 м 4,3/13,0 >4,0 м 25,0/22,7 | 25/21 | 21/18 | 23/19 | 0,063/ 0,021 | 0,053/ 0,017 | 0,057/ 0,019 | 1.94 | 1.92 | 1.92 | -0.3 | 12.6 | 1.59 | 2.72 | 0.728 | 0.853 | 22.6 | 38.7 | 26.1 | 0.0074 | 0.338
4
5
6
7
8
9
10
11
12
13
14
15
16
17
18
19
20

## Скв-12
СКВАЖИНА №12
№ слоя | Наименование грунта | Цвет | Вода | Уровень воды | Мощность слоя, м | Глубина подошвы слоя, м | Физико-механические свойства грунта
[7 empty] | Rсн | Rс | Kwr | Е | φн | φI | φII | сн | сI | сII | ρн | ρI | ρII | IL | Ip | ρd | ρs | e | Sr | w | wL | wp | K | ν
1 | Растительный слой |  | нет |  | 0.1 | 0.1
2 | Суглинок легкий пылеватый тугопластичный (2) |  | есть | 3.1 | 2.5 | 2.6 |  |  |  | 20,0/17,0 | 22/19 | 20/17 | 21/18 | 0,040/ 0,024 | 0,032/ 0,019 | 0,035/ 0,021 | 1.97 | 1.94 | 1.95 | 0.34 | 12 | 1.59 | 2.74 | 0.734 | 0.919 | 24.3 | 32.3 | 20.3 | 0.0034 | 0.318
3 | Суглинок тяжелый пылеватый твердый (4) |  | есть |  | 5.4 | 8 |  |  |  | <4,0 м 4,3/13,0 >4,0 м 25,0/22,7 | 25/21 | 21/18 | 23/19 | 0,063/ 0,021 | 0,053/ 0,017 | 0,057/ 0,019 | 1.94 | 1.92 | 1.92 | -0.3 | 12.6 | 1.59 | 2.72 | 0.728 | 0.853 | 22.6 | 38.7 | 26.1 | 0.0074 | 0.338
4
5
6
7
8
9
10
11
12
13
14
15
16
17
18
19
20

## Скв-13
СКВАЖИНА №13
№ слоя | Наименование грунта | Цвет | Вода | Уровень воды | Мощность слоя, м | Глубина подошвы слоя, м | Физико-механические свойства грунта
[7 empty] | Rсн | Rс | Kwr | Е | φн | φI | φII | сн | сI | сII | ρн | ρI | ρII | IL | Ip | ρd | ρs | e | Sr | w | wL | wp | K | ν
1 | Растительный слой |  | нет |  | 0.1 | 0.1
2 | Суглинок легкий пылеватый тугопластичный (2) |  | есть | 3 | 2.7 | 2.8 |  |  |  | 20,0/17,0 | 22/19 | 20/17 | 21/18 | 0,040/ 0,024 | 0,032/ 0,019 | 0,035/ 0,021 | 1.97 | 1.94 | 1.95 | 0.34 | 12 | 1.59 | 2.74 | 0.734 | 0.919 | 24.3 | 32.3 | 20.3 | 0.0034 | 0.318
3 | Суглинок тяжелый пылеватый твердый (4) |  | есть |  | 5.2 | 8 |  |  |  | <4,0 м 4,3/13,0 >4,0 м 25,0/22,7 | 25/21 | 21/18 | 23/19 | 0,063/ 0,021 | 0,053/ 0,017 | 0,057/ 0,019 | 1.94 | 1.92 | 1.92 | -0.3 | 12.6 | 1.59 | 2.72 | 0.728 | 0.853 | 22.6 | 38.7 | 26.1 | 0.0074 | 0.338
4
5
6
7
8
9
10
11
12
13
14
15
16
17
18
19
20

## Скв-14
СКВАЖИНА №14
№ слоя | Наименование грунта | Цвет | Вода | Уровень воды | Мощность слоя, м | Глубина подошвы слоя, м | Физико-механические свойства грунта
[7 empty] | Rсн | Rс | Kwr | Е | φн | φI | φII | сн | сI | сII | ρн | ρI | ρII | IL | Ip | ρd | ρs | e | Sr | w | wL | wp | K | ν
1 | Суглинок легкий пылеватый тугопластичный (2) |  | нет |  | 1.5 | 1.5 |  |  |  | 20,0/17,0 | 22/19 | 20/17 | 21/18 | 0,040/ 0,024 | 0,032/ 0,019 | 0,035/ 0,021 | 1.97 | 1.94 | 1.95 | 0.34 | 12 | 1.59 | 2.74 | 0.734 | 0.919 | 24.3 | 32.3 | 20.3 | 0.0034 | 0.318
2 | Суглинок легкий пылеватый тугопластичный (2) |  | есть | 3.56 | 4.5 | 6 |  |  |  | 20,0/17,0 | 22/19 | 20/17 | 21/18 | 0,040/ 0,024 | 0,032/ 0,019 | 0,035/ 0,021 | 1.97 | 1.94 | 1.95 | 0.34 | 12 | 1.59 | 2.74 | 0.734 | 0.919 | 24.3 | 32.3 | 20.3 | 0.0034 | 0.318
3 | Суглинок тяжелый пылеватый твердый (4) |  | есть |  | 4 | 10 |  |  |  | <4,0 м 4,3/13,0 >4,0 м 25,0/22,7 | 25/21 | 21/18 | 23/19 | 0,063/ 0,021 | 0,053/ 0,017 | 0,057/ 0,019 | 1.94 | 1.92 | 1.92 | -0.3 | 12.6 | 1.59 | 2.72 | 0.728 | 0.853 | 22.6 | 38.7 | 26.1 | 0.0074 | 0.338
4 | Скальный пониженной прочности плотный сильновыветрелый грунт (6) |  | есть |  | 5 | 15 | 4.01 | 3.74 | 0.78 | [7 empty] | 2.1 | 2.03 | -
5
6
7
8
9
10
11
12
13
14
15
16
17
18
19
20

## Скв-15
СКВАЖИНА №15
№ слоя | Наименование грунта | Цвет | Вода | Уровень воды | Мощность слоя, м | Глубина подошвы слоя, м | Физико-механические свойства грунта
[7 empty] | Rсн | Rс | Kwr | Е | φн | φI | φII | сн | сI | сII | ρн | ρI | ρII | IL | Ip | ρd | ρs | e | Sr | w | wL | wp | K | ν
1 | Растительный слой |  | нет |  | 0.1 | 0.1
2 | Суглинок легкий пылеватый тугопластичный (2) |  | есть | 1.56 | 1.9 | 2 |  |  |  | 20,0/17,0 | 22/19 | 20/17 | 21/18 | 0,040/ 0,024 | 0,032/ 0,019 | 0,035/ 0,021 | 1.97 | 1.94 | 1.95 | 0.34 | 12 | 1.59 | 2.74 | 0.734 | 0.919 | 24.3 | 32.3 | 20.3 | 0.0034 | 0.318
3 | Суглинок тяжелый пылеватый твердый (4) |  | есть |  | 13 | 15 |  |  |  | <4,0 м 4,3/13,0 >4,0 м 25,0/22,7 | 25/21 | 21/18 | 23/19 | 0,063/ 0,021 | 0,053/ 0,017 | 0,057/ 0,019 | 1.94 | 1.92 | 1.92 | -0.3 | 12.6 | 1.59 | 2.72 | 0.728 | 0.853 | 22.6 | 38.7 | 26.1 | 0.0074 | 0.338
4
5
6
7
8
9
10
11
12
13
14
15
16
17
18
19
20

## Скв-16
СКВАЖИНА №16
№ слоя | Наименование грунта | Цвет | Вода | Уровень воды | Мощность слоя, м | Глубина подошвы слоя, м | Физико-механические свойства грунта
[7 empty] | Rсн | Rс | Kwr | Е | φн | φI | φII | сн | сI | сII | ρн | ρI | ρII | IL | Ip | ρd | ρs | e | Sr | w | wL | wp | K | ν
1 | Растительный слой |  | нет |  | 0.1 | 0.1
2 | Суглинок легкий пылеватый тугопластичный (2) |  | есть | 0.9 | 1.6 | 1.7 |  |  |  | 20,0/17,0 | 22/19 | 20/17 | 21/18 | 0,040/ 0,024 | 0,032/ 0,019 | 0,035/ 0,021 | 1.97 | 1.94 | 1.95 | 0.34 | 12 | 1.59 | 2.74 | 0.734 | 0.919 | 24.3 | 32.3 | 20.3 | 0.0034 | 0.318
3 | Суглинок тяжелый пылеватый твердый (4) |  | есть |  | 10.3 | 12 |  |  |  | <4,0 м 4,3/13,0 >4,0 м 25,0/22,7 | 25/21 | 21/18 | 23/19 | 0,063/ 0,021 | 0,053/ 0,017 | 0,057/ 0,019 | 1.94 | 1.92 | 1.92 | -0.3 | 12.6 | 1.59 | 2.72 | 0.728 | 0.853 | 22.6 | 38.7 | 26.1 | 0.0074 | 0.338
4 | Скальный пониженной прочности плотный сильновыветрелый грунт (6) |  | есть |  | 5 | 17 | 4.01 | 3.74 | 0.78 | [7 empty] | 2.1 | 2.03 | -
5
6
7
8
9
10
11
12
13
14
15
16
17
18
19
20

## Скв-17
СКВАЖИНА №17
№ слоя | Наименование грунта | Цвет | Вода | Уровень воды | Мощность слоя, м | Глубина подошвы слоя, м | Физико-механические свойства грунта
[7 empty] | Rсн | Rс | Kwr | Е | φн | φI | φII | сн | сI | сII | ρн | ρI | ρII | IL | Ip | ρd | ρs | e | Sr | w | wL | wp | K | ν
1 | Суглинок легкий пылеватый тугопластичный (2) |  | есть | 1.3 | 1.5 | 1.5 |  |  |  | 20,0/17,0 | 22/19 | 20/17 | 21/18 | 0,040/ 0,024 | 0,032/ 0,019 | 0,035/ 0,021 | 1.97 | 1.94 | 1.95 | 0.34 | 12 | 1.59 | 2.74 | 0.734 | 0.919 | 24.3 | 32.3 | 20.3 | 0.0034 | 0.318
2 | Суглинок тяжелый пылеватый твердый (4) |  | есть |  | 8.5 | 10 |  |  |  | <4,0 м 4,3/13,0 >4,0 м 25,0/22,7 | 25/21 | 21/18 | 23/19 | 0,063/ 0,021 | 0,053/ 0,017 | 0,057/ 0,019 | 1.94 | 1.92 | 1.92 | -0.3 | 12.6 | 1.59 | 2.72 | 0.728 | 0.853 | 22.6 | 38.7 | 26.1 | 0.0074 | 0.338
3 | Скальный пониженной прочности плотный сильновыветрелый грунт (6) |  | есть |  | 4 | 14 | 4.01 | 3.74 | 0.78 | [7 empty] | 2.1 | 2.03 | -
4 | Скальный малопрочный средней плотности средневыветрелый грунт (7) |  | есть |  | 3 | 17 | 11.57 | 10.68 | 0.87 | [7 empty] | 2.51 | 2.43 | -
5
6
7
8
9
10
11
12
13
14
15
16
17
18
19
20

## Скв-18
СКВАЖИНА №18
№ слоя | Наименование грунта | Цвет | Вода | Уровень воды | Мощность слоя, м | Глубина подошвы слоя, м | Физико-механические свойства грунта
[7 empty] | Rсн | Rс | Kwr | Е | φн | φI | φII | сн | сI | сII | ρн | ρI | ρII | IL | Ip | ρd | ρs | e | Sr | w | wL | wp | K | ν
1 | Суглинок легкий пылеватый тугопластичный (2) |  | нет |  | 1 | 1 |  |  |  | 20,0/17,0 | 22/19 | 20/17 | 21/18 | 0,040/ 0,024 | 0,032/ 0,019 | 0,035/ 0,021 | 1.97 | 1.94 | 1.95 | 0.34 | 12 | 1.59 | 2.74 | 0.734 | 0.919 | 24.3 | 32.3 | 20.3 | 0.0034 | 0.318
2 | Суглинок тяжелый пылеватый твердый (4) |  | есть | 4.46 | 9 | 10 |  |  |  | <4,0 м 4,3/13,0 >4,0 м 25,0/22,7 | 25/21 | 21/18 | 23/19 | 0,063/ 0,021 | 0,053/ 0,017 | 0,057/ 0,019 | 1.94 | 1.92 | 1.92 | -0.3 | 12.6 | 1.59 | 2.72 | 0.728 | 0.853 | 22.6 | 38.7 | 26.1 | 0.0074 | 0.338
3 | Скальный пониженной прочности плотный сильновыветрелый грунт (6) |  | есть |  | 4 | 14 | 4.01 | 3.74 | 0.78 | [7 empty] | 2.1 | 2.03 | -
4 | Скальный малопрочный средней плотности средневыветрелый грунт (7) |  | есть |  | 3 | 17 | 11.57 | 10.68 | 0.87 | [7 empty] | 2.51 | 2.43 | -
5
6
7
8
9
10
11
12
13
14
15
16
17
18
19
20

## Скв-19
СКВАЖИНА №19
№ слоя | Наименование грунта | Цвет | Вода | Уровень воды | Мощность слоя, м | Глубина подошвы слоя, м | Физико-механические свойства грунта
[7 empty] | Rсн | Rс | Kwr | Е | φн | φI | φII | сн | сI | сII | ρн | ρI | ρII | IL | Ip | ρd | ρs | e | Sr | w | wL | wp | K | ν
1 | Растительный слой |  | нет |  | 0.1 | 0.1
2 | Суглинок легкий пылеватый тугопластичный (2) |  | есть | 1.5 | 1.4 | 1.5 |  |  |  | 20,0/17,0 | 22/19 | 20/17 | 21/18 | 0,040/ 0,024 | 0,032/ 0,019 | 0,035/ 0,021 | 1.97 | 1.94 | 1.95 | 0.34 | 12 | 1.59 | 2.74 | 0.734 | 0.919 | 24.3 | 32.3 | 20.3 | 0.0034 | 0.318
3 | Суглинок тяжелый пылеватый твердый (4) |  | есть |  | 3.3 | 4.8 |  |  |  | <4,0 м 4,3/13,0 >4,0 м 25,0/22,7 | 25/21 | 21/18 | 23/19 | 0,063/ 0,021 | 0,053/ 0,017 | 0,057/ 0,019 | 1.94 | 1.92 | 1.92 | -0.3 | 12.6 | 1.59 | 2.72 | 0.728 | 0.853 | 22.6 | 38.7 | 26.1 | 0.0074 | 0.338
4 | Скальный пониженной прочности плотный сильновыветрелый грунт (6) |  | есть |  | 9.2 | 14 | 4.01 | 3.74 | 0.78 | [7 empty] | 2.1 | 2.03 | -
5 | Скальный малопрочный средней плотности средневыветрелый грунт (7) |  | есть |  | 3 | 17 | 11.57 | 10.68 | 0.87 | [7 empty] | 2.51 | 2.43 | -
6
7
8
9
10
11
12
13
14
15
16
17
18
19
20

## Скв-20
СКВАЖИНА №20
№ слоя | Наименование грунта | Цвет | Вода | Уровень воды | Мощность слоя, м | Глубина подошвы слоя, м | Физико-механические свойства грунта
[7 empty] | Rсн | Rс | Kwr | Е | φн | φI | φII | сн | сI | сII | ρн | ρI | ρII | IL | Ip | ρd | ρs | e | Sr | w | wL | wp | K | ν
1 | Суглинок легкий пылеватый тугопластичный (2) |  | есть | 1.6 | 1.8 | 1.8 |  |  |  | 20,0/17,0 | 22/19 | 20/17 | 21/18 | 0,040/ 0,024 | 0,032/ 0,019 | 0,035/ 0,021 | 1.97 | 1.94 | 1.95 | 0.34 | 12 | 1.59 | 2.74 | 0.734 | 0.919 | 24.3 | 32.3 | 20.3 | 0.0034 | 0.318
2 | Суглинок тяжелый пылеватый твердый (4) |  | есть |  | 13.2 | 15 |  |  |  | <4,0 м 4,3/13,0 >4,0 м 25,0/22,7 | 25/21 | 21/18 | 23/19 | 0,063/ 0,021 | 0,053/ 0,017 | 0,057/ 0,019 | 1.94 | 1.92 | 1.92 | -0.3 | 12.6 | 1.59 | 2.72 | 0.728 | 0.853 | 22.6 | 38.7 | 26.1 | 0.0074 | 0.338
3
4
5
6
7
8
9
10
11
12
13
14
15
16
17
18
19
20

## Скв-21
СКВАЖИНА №21
№ слоя | Наименование грунта | Цвет | Вода | Уровень воды | Мощность слоя, м | Глубина подошвы слоя, м | Физико-механические свойства грунта
[7 empty] | Rсн | Rс | Kwr | Е | φн | φI | φII | сн | сI | сII | ρн | ρI | ρII | IL | Ip | ρd | ρs | e | Sr | w | wL | wp | K | ν
1 | Суглинок легкий пылеватый тугопластичный (2) |  | нет |  | 1.9 | 1.9 |  |  |  | 20,0/17,0 | 22/19 | 20/17 | 21/18 | 0,040/ 0,024 | 0,032/ 0,019 | 0,035/ 0,021 | 1.97 | 1.94 | 1.95 | 0.34 | 12 | 1.59 | 2.74 | 0.734 | 0.919 | 24.3 | 32.3 | 20.3 | 0.0034 | 0.318
2 | Суглинок легкий пылеватый тугопластичный (3) |  | есть | 2.66 | 1.7 | 3.6 |  |  |  | 14,6/10,6 | 23/20 | 19/17 | 21/19 | 0,027/ 0,015 | 0,021/ 0,012 | 0,024/ 0,014 | 1.97 | 1.93 | 1.95 | 0.33 | 11 | 1.55 | 2.73 | 0.775 | 0.977 | 27.7 | 35.1 | 11 | 0.0004 | 0.331
3 | Суглинок тяжелый пылеватый твердый (4) |  | есть |  | 3.4 | 7 |  |  |  | <4,0 м 4,3/13,0 >4,0 м 25,0/22,7 | 25/21 | 21/18 | 23/19 | 0,063/ 0,021 | 0,053/ 0,017 | 0,057/ 0,019 | 1.94 | 1.92 | 1.92 | -0.3 | 12.6 | 1.59 | 2.72 | 0.728 | 0.853 | 22.6 | 38.7 | 26.1 | 0.0074 | 0.338
4
5
6
7
8
9
10
11
12
13
14
15
16
17
18
19
20

## Скв-23
СКВАЖИНА №23
№ слоя | Наименование грунта | Цвет | Вода | Уровень воды | Мощность слоя, м | Глубина подошвы слоя, м | Физико-механические свойства грунта
[7 empty] | Rсн | Rс | Kwr | Е | φн | φI | φII | сн | сI | сII | ρн | ρI | ρII | IL | Ip | ρd | ρs | e | Sr | w | wL | wp | K | ν
1 | Суглинок легкий пылеватый тугопластичный (2) |  | нет |  | 2.5 | 2.5 |  |  |  | 20,0/17,0 | 22/19 | 20/17 | 21/18 | 0,040/ 0,024 | 0,032/ 0,019 | 0,035/ 0,021 | 1.97 | 1.94 | 1.95 | 0.34 | 12 | 1.59 | 2.74 | 0.734 | 0.919 | 24.3 | 32.3 | 20.3 | 0.0034 | 0.318
2 | Суглинок тяжелый пылеватый твердый (4) |  | есть | 3.96 | 2 | 4.5 |  |  |  | <4,0 м 4,3/13,0 >4,0 м 25,0/22,7 | 25/21 | 21/18 | 23/19 | 0,063/ 0,021 | 0,053/ 0,017 | 0,057/ 0,019 | 1.94 | 1.92 | 1.92 | -0.3 | 12.6 | 1.59 | 2.72 | 0.728 | 0.853 | 22.6 | 38.7 | 26.1 | 0.0074 | 0.338
3 | Скальный пониженной прочности плотный сильновыветрелый грунт (6) |  | есть |  | 2.5 | 7 | 4.01 | 3.74 | 0.78 | [7 empty] | 2.1 | 2.03 | -
4
5
6
7
8
9
10
11
12
13
14
15
16
17
18
19
20

## Скв-24
СКВАЖИНА №24
№ слоя | Наименование грунта | Цвет | Вода | Уровень воды | Мощность слоя, м | Глубина подошвы слоя, м | Физико-механические свойства грунта
[7 empty] | Rсн | Rс | Kwr | Е | φн | φI | φII | сн | сI | сII | ρн | ρI | ρII | IL | Ip | ρd | ρs | e | Sr | w | wL | wp | K | ν
1 | Растительный слой |  | нет |  | 0.1 | 0.1
2 | Суглинок легкий пылеватый тугопластичный (2) |  | нет |  | 1.4 | 1.5 |  |  |  | 20,0/17,0 | 22/19 | 20/17 | 21/18 | 0,040/ 0,024 | 0,032/ 0,019 | 0,035/ 0,021 | 1.97 | 1.94 | 1.95 | 0.34 | 12 | 1.59 | 2.74 | 0.734 | 0.919 | 24.3 | 32.3 | 20.3 | 0.0034 | 0.318
3 | Суглинок тяжелый пылеватый твердый (4) |  | есть | 3.96 | 13.5 | 15 |  |  |  | <4,0 м 4,3/13,0 >4,0 м 25,0/22,7 | 25/21 | 21/18 | 23/19 | 0,063/ 0,021 | 0,053/ 0,017 | 0,057/ 0,019 | 1.94 | 1.92 | 1.92 | -0.3 | 12.6 | 1.59 | 2.72 | 0.728 | 0.853 | 22.6 | 38.7 | 26.1 | 0.0074 | 0.338
4
5
6
7
8
9
10
11
12
13
14
15
16
17
18
19
20

## Скв-25
СКВАЖИНА №25
№ слоя | Наименование грунта | Цвет | Вода | Уровень воды | Мощность слоя, м | Глубина подошвы слоя, м | Физико-механические свойства грунта
[7 empty] | Rсн | Rс | Kwr | Е | φн | φI | φII | сн | сI | сII | ρн | ρI | ρII | IL | Ip | ρd | ρs | e | Sr | w | wL | wp | K | ν
1 | Суглинок легкий пылеватый тугопластичный (2) |  | нет |  | 1.2 | 1.2 |  |  |  | 20,0/17,0 | 22/19 | 20/17 | 21/18 | 0,040/ 0,024 | 0,032/ 0,019 | 0,035/ 0,021 | 1.97 | 1.94 | 1.95 | 0.34 | 12 | 1.59 | 2.74 | 0.734 | 0.919 | 24.3 | 32.3 | 20.3 | 0.0034 | 0.318
2 | Суглинок тяжелый пылеватый твердый (4) |  | есть | 3.26 | 2.8 | 4 |  |  |  | <4,0 м 4,3/13,0 >4,0 м 25,0/22,7 | 25/21 | 21/18 | 23/19 | 0,063/ 0,021 | 0,053/ 0,017 | 0,057/ 0,019 | 1.94 | 1.92 | 1.92 | -0.3 | 12.6 | 1.59 | 2.72 | 0.728 | 0.853 | 22.6 | 38.7 | 26.1 | 0.0074 | 0.338
3 | Скальный пониженной прочности плотный сильновыветрелый грунт (6) |  | есть |  | 3 | 7 | 4.01 | 3.74 | 0.78 | [7 empty] | 2.1 | 2.03 | -
4
5
6
7
8
9
10
11
12
13
14
15
16
17
18
19
20

## Скв-26
СКВАЖИНА №26
№ слоя | Наименование грунта | Цвет | Вода | Уровень воды | Мощность слоя, м | Глубина подошвы слоя, м | Физико-механические свойства грунта
[7 empty] | Rсн | Rс | Kwr | Е | φн | φI | φII | сн | сI | сII | ρн | ρI | ρII | IL | Ip | ρd | ρs | e | Sr | w | wL | wp | K | ν
1 | Суглинок легкий пылеватый тугопластичный (2) |  | нет |  | 3.8 | 3.8 |  |  |  | 20,0/17,0 | 22/19 | 20/17 | 21/18 | 0,040/ 0,024 | 0,032/ 0,019 | 0,035/ 0,021 | 1.97 | 1.94 | 1.95 | 0.34 | 12 | 1.59 | 2.74 | 0.734 | 0.919 | 24.3 | 32.3 | 20.3 | 0.0034 | 0.318
2 | Суглинок легкий пылеватый тугопластичный (3) |  | нет |  | 4.7 | 8.5 |  |  |  | 14,6/10,6 | 23/20 | 19/17 | 21/19 | 0,027/ 0,015 | 0,021/ 0,012 | 0,024/ 0,014 | 1.97 | 1.93 | 1.95 | 0.33 | 11 | 1.55 | 2.73 | 0.775 | 0.977 | 27.7 | 35.1 | 11 | 0.0004 | 0.331
3 | Суглинок тяжелый пылеватый твердый (4) |  | нет |  | 1.5 | 10 |  |  |  | <4,0 м 4,3/13,0 >4,0 м 25,0/22,7 | 25/21 | 21/18 | 23/19 | 0,063/ 0,021 | 0,053/ 0,017 | 0,057/ 0,019 | 1.94 | 1.92 | 1.92 | -0.3 | 12.6 | 1.59 | 2.72 | 0.728 | 0.853 | 22.6 | 38.7 | 26.1 | 0.0074 | 0.338
4
5
6
7
8
9
10
11
12
13
14
15
16
17
18
19
20

## Скв-27
СКВАЖИНА №27
№ слоя | Наименование грунта | Цвет | Вода | Уровень воды | Мощность слоя, м | Глубина подошвы слоя, м | Физико-механические свойства грунта
[7 empty] | Rсн | Rс | Kwr | Е | φн | φI | φII | сн | сI | сII | ρн | ρI | ρII | IL | Ip | ρd | ρs | e | Sr | w | wL | wp | K | ν
1 | Суглинок легкий пылеватый тугопластичный (2) |  | нет |  | 1 | 1 |  |  |  | 20,0/17,0 | 22/19 | 20/17 | 21/18 | 0,040/ 0,024 | 0,032/ 0,019 | 0,035/ 0,021 | 1.97 | 1.94 | 1.95 | 0.34 | 12 | 1.59 | 2.74 | 0.734 | 0.919 | 24.3 | 32.3 | 20.3 | 0.0034 | 0.318
2 | Суглинок тяжелый пылеватый твердый (4) |  | нет |  | 1 | 2 |  |  |  | <4,0 м 4,3/13,0 >4,0 м 25,0/22,7 | 25/21 | 21/18 | 23/19 | 0,063/ 0,021 | 0,053/ 0,017 | 0,057/ 0,019 | 1.94 | 1.92 | 1.92 | -0.3 | 12.6 | 1.59 | 2.72 | 0.728 | 0.853 | 22.6 | 38.7 | 26.1 | 0.0074 | 0.338
3 | Скальный малопрочный средней плотности средневыветрелый грунт (7) |  | есть | 3.5 | 10 | 12 | 11.57 | 10.68 | 0.87 | [7 empty] | 2.51 | 2.43 | -
4
5
6
7
8
9
10
11
12
13
14
15
16
17
18
19
20

## Скв-28
СКВАЖИНА №28
№ слоя | Наименование грунта | Цвет | Вода | Уровень воды | Мощность слоя, м | Глубина подошвы слоя, м | Физико-механические свойства грунта
[7 empty] | Rсн | Rс | Kwr | Е | φн | φI | φII | сн | сI | сII | ρн | ρI | ρII | IL | Ip | ρd | ρs | e | Sr | w | wL | wp | K | ν
1 | Суглинок легкий пылеватый тугопластичный (2) |  | нет |  | 1.1 | 1.1 |  |  |  | 20,0/17,0 | 22/19 | 20/17 | 21/18 | 0,040/ 0,024 | 0,032/ 0,019 | 0,035/ 0,021 | 1.97 | 1.94 | 1.95 | 0.34 | 12 | 1.59 | 2.74 | 0.734 | 0.919 | 24.3 | 32.3 | 20.3 | 0.0034 | 0.318
2 | Суглинок тяжелый пылеватый твердый (4) |  | нет |  | 0.7 | 1.8 |  |  |  | <4,0 м 4,3/13,0 >4,0 м 25,0/22,7 | 25/21 | 21/18 | 23/19 | 0,063/ 0,021 | 0,053/ 0,017 | 0,057/ 0,019 | 1.94 | 1.92 | 1.92 | -0.3 | 12.6 | 1.59 | 2.72 | 0.728 | 0.853 | 22.6 | 38.7 | 26.1 | 0.0074 | 0.338
3 | Скальный малопрочный средней плотности средневыветрелый грунт (7) |  | есть | 3.66 | 8.2 | 10 | 11.57 | 10.68 | 0.87 | [7 empty] | 2.51 | 2.43 | -
4
5
6
7
8
9
10
11
12
13
14
15
16
17
18
19
20

## Скв-29
СКВАЖИНА №29
№ слоя | Наименование грунта | Цвет | Вода | Уровень воды | Мощность слоя, м | Глубина подошвы слоя, м | Физико-механические свойства грунта
[7 empty] | Rсн | Rс | Kwr | Е | φн | φI | φII | сн | сI | сII | ρн | ρI | ρII | IL | Ip | ρd | ρs | e | Sr | w | wL | wp | K | ν
1 | Суглинок легкий пылеватый тугопластичный (2) |  | нет |  | 2.8 | 2.8 |  |  |  | 20,0/17,0 | 22/19 | 20/17 | 21/18 | 0,040/ 0,024 | 0,032/ 0,019 | 0,035/ 0,021 | 1.97 | 1.94 | 1.95 | 0.34 | 12 | 1.59 | 2.74 | 0.734 | 0.919 | 24.3 | 32.3 | 20.3 | 0.0034 | 0.318
2 | Суглинок тяжелый пылеватый твердый (4) |  | есть | 5.56 | 3.7 | 6.5 |  |  |  | <4,0 м 4,3/13,0 >4,0 м 25,0/22,7 | 25/21 | 21/18 | 23/19 | 0,063/ 0,021 | 0,053/ 0,017 | 0,057/ 0,019 | 1.94 | 1.92 | 1.92 | -0.3 | 12.6 | 1.59 | 2.72 | 0.728 | 0.853 | 22.6 | 38.7 | 26.1 | 0.0074 | 0.338
3 | Скальный пониженной прочности плотный сильновыветрелый грунт (6) |  | есть |  | 0.5 | 7 | 4.01 | 3.74 | 0.78 | [7 empty] | 2.1 | 2.03 | -
4
5
6
7
8
9
10
11
12
13
14
15
16
17
18
19
20

## Скв-30
СКВАЖИНА №29
№ слоя | Наименование грунта | Цвет | Вода | Уровень воды | Мощность слоя, м | Глубина подошвы слоя, м | Физико-механические свойства грунта
[7 empty] | Rсн | Rс | Kwr | Е | φн | φI | φII | сн | сI | сII | ρн | ρI | ρII | IL | Ip | ρd | ρs | e | Sr | w | wL | wp | K | ν
1 | Суглинок легкий пылеватый тугопластичный (2) |  | нет |  | 4 | 4 |  |  |  | 20,0/17,0 | 22/19 | 20/17 | 21/18 | 0,040/ 0,024 | 0,032/ 0,019 | 0,035/ 0,021 | 1.97 | 1.94 | 1.95 | 0.34 | 12 | 1.59 | 2.74 | 0.734 | 0.919 | 24.3 | 32.3 | 20.3 | 0.0034 | 0.318
2 | Суглинок тяжелый пылеватый твердый (4) |  | нет |  | 1.5 | 5.5 |  |  |  | <4,0 м 4,3/13,0 >4,0 м 25,0/22,7 | 25/21 | 21/18 | 23/19 | 0,063/ 0,021 | 0,053/ 0,017 | 0,057/ 0,019 | 1.94 | 1.92 | 1.92 | -0.3 | 12.6 | 1.59 | 2.72 | 0.728 | 0.853 | 22.6 | 38.7 | 26.1 | 0.0074 | 0.338
3 | Скальный пониженной прочности плотный сильновыветрелый грунт (6) |  | нет |  | 1.5 | 7 | 4.01 | 3.74 | 0.78 | [7 empty] | 2.1 | 2.03 | -
4
5
6
7
8
9
10
11
12
13
14
15
16
17
18
19
20

## Скв-3.1
СКВАЖИНА №3.1
№ слоя | Наименование грунта | Цвет | Вода | Уровень воды | Мощность слоя, м | Глубина подошвы слоя, м | Физико-механические свойства грунта
[7 empty] | Rсн | Rс | Kwr | Е | φн | φI | φII | сн | сI | сII | ρн | ρI | ρII | IL | Ip | ρd | ρs | e | Sr | w | wL | wp | K | ν
1 | Суглинок легкий пылеватый тугопластичный (2) |  | нет |  | 2.7 | 2.7 |  |  |  | 20,0/17,0 | 22/19 | 20/17 | 21/18 | 0,040/ 0,024 | 0,032/ 0,019 | 0,035/ 0,021 | 1.97 | 1.94 | 1.95 | 0.34 | 12 | 1.59 | 2.74 | 0.734 | 0.919 | 24.3 | 32.3 | 20.3 | 0.0034 | 0.318
2 | Суглинок тяжелый пылеватый твердый (4) |  | есть | 7.2 | 5.3 | 8 |  |  |  | <4,0 м 4,3/13,0 >4,0 м 25,0/22,7 | 25/21 | 21/18 | 23/19 | 0,063/ 0,021 | 0,053/ 0,017 | 0,057/ 0,019 | 1.94 | 1.92 | 1.92 | -0.3 | 12.6 | 1.59 | 2.72 | 0.728 | 0.853 | 22.6 | 38.7 | 26.1 | 0.0074 | 0.338
3
4
5
6
7
8
9
10
11
12
13
14
15
16
17
18
19
20

## Скв-т.з.с.14
СКВАЖИНА т.з.с.14
№ слоя | Наименование грунта | Цвет | Вода | Уровень воды | Мощность слоя, м | Глубина подошвы слоя, м | Физико-механические свойства грунта
[7 empty] | Rсн | Rс | Kwr | Е | φн | φI | φII | сн | сI | сII | ρн | ρI | ρII | IL | Ip | ρd | ρs | e | Sr | w | wL | wp | K | ν
1 | Суглинок легкий пылеватый тугопластичный (2) |  | есть | 0.9 | 2.7 | 2.7 |  |  |  | 20,0/17,0 | 22/19 | 20/17 | 21/18 | 0,040/ 0,024 | 0,032/ 0,019 | 0,035/ 0,021 | 1.97 | 1.94 | 1.95 | 0.34 | 12 | 1.59 | 2.74 | 0.734 | 0.919 | 24.3 | 32.3 | 20.3 | 0.0034 | 0.318
2 | Суглинок тяжелый пылеватый твердый (4) |  | есть |  | 6.3 | 9 |  |  |  | <4,0 м 4,3/13,0 >4,0 м 25,0/22,7 | 25/21 | 21/18 | 23/19 | 0,063/ 0,021 | 0,053/ 0,017 | 0,057/ 0,019 | 1.94 | 1.92 | 1.92 | -0.3 | 12.6 | 1.59 | 2.72 | 0.728 | 0.853 | 22.6 | 38.7 | 26.1 | 0.0074 | 0.338
3 | Скальный пониженной прочности плотный сильновыветрелый грунт (6) |  | есть |  | 13 | 22 | 4.01 | 3.74 | 0.78 | [7 empty] | 2.1 | 2.03 | -
4
5
6
7
8
9
10
11
12
13
14
15
16
17
18
19
20

## Грунт
Класс грунта | Дисперсный | Скальный | по прочности | по прочности (крупнооб) | по плотности | по выветрелости | по гранулометрическому составу | по грануло-му составу (песок) | по пористости | по пластичности | по пластичности | по пластичности | по текучести | по текучести | по текучести
Скальный | Крупнообломочный | - | очень прочный | очень прочный | очень плотный | слабовыветрелый | валунный | гравелистый | плотный | песчаная | легкий песчаный | легкая песчаная | твердая | твердый | твердая | -
Дисперсный | Песок |  | прочный | прочный | плотный | средневыветрелый | глыбовый | крупный | средней плотности | пылеватая | легкий пылеватый | легкая пылеватая | пластисчная | полутвердый | полутвердая
Специфич. грунты | Супесь |  | средней прочности | средней прочности | средней плотности | сильновыветрелый | галечковый | средней крупности | рыхлый |  | тяжелый песчаный | тяжелая | текучая | тугопластичный | тугопластичная
| Суглинок |  | малопрочный | малопрочный | низкой плотности |  | щебенистый | мелкий |  |  | тяжелый пылеватый |  |  | мягкопластичный | мягкопластичная
| Глина |  | пониженной прочности | пониженной прочности |  |  | гравийный | пылеватый | [5 empty] | текучепластичный | текучепластичная
|  |  | низкой прочности |  |  |  | дресвяный | [6 empty] | текучий | текучая
очень низкой прочности
Вода | Грунты общей таблицы
есть | Растительный слой
нет | Суглинок легкий пылеватый тугопластичный (2)
Суглинок легкий пылеватый тугопластичный (3)
Суглинок тяжелый пылеватый твердый (4)
Суглинок легкий пылеватый твердый (5)
Скальный пониженной прочности плотный сильновыветрелый грунт (6)
Скальный малопрочный средней плотности средневыветрелый грунт (7)